## Tabella dei valori U
Tabella dei valori U - abbattimento acustico - trasmissione luminosa
SISTEMA DI PROFILI | Uf W/m2K | TIPO DI VETRO | Ug W/m2K | fono ass. dB | fatt.lum. TL %
alluminio senza T.T. | 5.9 | vetro semplice mm. 4 | 5.9 | 25 | 90
Eku 53 T.T. | 3 | vetro camera mm. 4-6-4 | 3.3 | 25 | 83
Eku 64 T.T. | 2.89 | vetro camera mm. 4-9-4 | 3.1 | 28 | 83
Eku 72 T.T. | 2.71 | Climalit 4-12-4 Saint Gobain | 2.9 | 32 | 83
Thermolegno | 2.44 | Eko 4-12-4 Saint Gobain | 2.3 | 32 | 74
PE 58 T.T. | 2.78 | Climaterm 32 E 4-12-4 aria Saint Gobain | 1.9 | 32 | 69
PE 70 Slide T.T. | 2.98 | Climaterm 32 EG 4-12-4 gas Saint Gobain | 1.6 | 32 | 69
Decora T.T. | 2.63 | Climasonor 37 E 6-9-8 Saint Gobain | 2.2 | 37 | 68

## Tabella dei valori Yl
Valori di trasmittanza termica lineare Yl in W/m.K (da UNI 10345)
tipo di materiale del telaio | Vetro
| 2VS | 2VS LE | 3VS | 3VS LE
| Ug = 2,7 ÷ 3,4 | Ug = 1,3 ÷ 2,6 | Ug = 1,9 ÷ 2,4 | Ug = 0,8 ÷ 1,9
| Y12 = 0,006 ÷ 0,003 | Y12 = 0,002 ÷ 0,03 | Y12 = 0,008 ÷ 0,005 | Y12 = 0,02 ÷ 0,01
Alluminio con T.T. | 0.05 | 0.07 | 0.05 | 0.06
Uf = 2,40 - 3,80
Y11 = 0,04 ÷ 0,06
Alluminio senza T.T. | 0.01 | 0.04 | 0.01 | 0.03
VS = vetro semplice
VS LE = vetro con pellicola riflettente
2 = vetrocamera costituito da due lastre ed un'intercapedine con distanziatore
3 = vetrocamera costituito da tre lastre e due intercapedini con distanziatore
Ug = coefficiente di trasmissione termica della struttura vetrata (tutto il serramento)
Uf = coefficiente di trasmissione termica del telaio
Y11 e Y12 = coefficienti di scambio termico lineare dei due componenti

## Serramento generico
Uw = Ag*Ug + Af*Uf + Lg*Yl/(Ag + Af)
Ag = area del vetro |  | m2
Ug = coefficiente di trasmittanza termica "K" del vetro |  | W/m2.°K
Af = area del telaio |  | m2
Uf = coefficiente di trasmittanza termica "K" del telaio |  | W/m2.°K
Lg = perimetro del vetro |  | mt.
Yl = coefficiente lineare di trasmissione termica del bordo del vetro |  | W/m.°K
Uw = trasmittanza termica del serramento | 0 | W/m2.°K

## Finestra ad un anta
CALCOLO DELLA TRASMITTANZA TERMICA "Uw"
L
H
H=altezza del serramento (in mm.) |  |  | 1500
L=larghezza del serramento (in mm.) |  |  | 900
A=sezione laterale del nodo serramento misurato dalla parte interna del vano |  |  | 115.5
C=sezione superiore " " " |  |  | 115.5
D=sezione inferiore " " " |  |  | 93.5
E=dimensione dell' aletta di battuta a muro interna laterale (in mm.) |  |  | 22
F=dimensione dell' aletta di battuta a muro interna superiore (in mm.) |  |  | 22
G=dimensione dell' aletta di battuta a muro interna inferiore (in mm.) |  |  | 0
Ug = coefficiente di trasmittanza termica "K" del vetro |  |  | 1.9
Uf = coefficiente di tramittanza termica "K" del telaio |  |  | 2.89
Yl = coefficiente lineare di trasmissione termica del bordo del vetro |  |  | 0.07
Uw = Ag*Ug + Af*Uf + Lg*Yl/(Ag + Af)
Uw = trasmittanza termica del serramento |  | 2.437858 | W/m2.°K
Ag = area del vetro |  | 0.936169 | m2
Ug = coefficiente di trasmittanza termica "K" del vetro |  | 1.9 | W/m2.°K
Af = area telaio |  | 0.486321 | m2
Uf = coefficiente di tramittanza termica "K" del telaio |  | 2.89 | W/m2.°K
Lg = perimetro del vetro |  | 4.052 | mt.
Yl = coefficiente lineare di trasmissione termica del bordo del vetro |  | 0.07 | W/m.°K
H = altezza del serramento |  | 1.5 | mt.
L = larghezza del serramento |  | 0.9 | mt.
Hv=altezza vetro |  | 1.313 | mt.
Lv=larghezza vetro |  | 0.713 | mt.
A
A
C
D

## Finestra a due ante
CALCOLO DELLA TRASMITTANZA TERMICA "Uw"
L
H
H=altezza del serramento (in mm.) |  |  | 1500
L=larghezza del serramento (in mm.) |  |  | 1200
A=sezione laterale del nodo serramento misurato dalla parte interna del vano |  |  | 115.5
C=sezione superiore " " " |  |  | 115.5
D=sezione inferiore " " " |  |  | 93.5
M=sezione centrale " " " |  |  | 142
E=dimensione dell' aletta di battuta a muro interna laterale (in mm.) |  |  | 22
F=dimensione dell' aletta di battuta a muro interna superiore (in mm.) |  |  | 22
G=dimensione dell' aletta di battuta a muro interna inferiore (in mm.) |  |  | 0
Ug = coefficiente di trasmittanza termica "K" del vetro |  |  | 1.9
Uf = coefficiente di tramittanza termica "K" del telaio |  |  | 2.89
Yl = coefficiente lineare di trasmissione termica del bordo del vetro |  |  | 0.07
Uw = Ag*Ug + Af*Uf + Lg*Yl/(Ag + Af)
Uw = trasmittanza termica del serramento |  | 2.547453 | W/m2.°K
Ag = area del vetro |  | 1.143623 | m2
Ug = coefficiente di trasmittanza termica "K" del vetro |  | 1.9 | W/m2.°K
Af = area telaio |  | 0.732343 | m2
Uf = coefficiente di tramittanza termica "K" del telaio |  | 2.89 | W/m2.°K
Lg = perimetro del vetro |  | 6.994 | mt.
Yl = coefficiente lineare di trasmissione termica del bordo del vetro |  | 0.07 | W/m.°K
H = altezza del serramento |  | 1.5 | mt.
L = larghezza del serramento |  | 1.2 | mt.
Hv=altezza vetro |  | 1.313 | mt.
Lv=larghezza vetro |  | 0.871 | mt.
A
A
C
D
M

## Porta balcone a due ante
CALCOLO DELLA TRASMITTANZA TERMICA "Uw"
L
H
H=altezza del serramento (in mm.) |  |  | 2400
L=larghezza del serramento (in mm.) |  |  | 1200
A=sezione laterale del nodo serramento misurato dalla parte interna del vano |  |  | 115.5
C=sezione superiore " " " |  |  | 115.5
D=sezione inferiore " " " |  |  | 74.5
M=sezione centrale " " " |  |  | 142
E=dimensione dell' aletta di battuta a muro interna laterale (in mm.) |  |  | 22
F=dimensione dell' aletta di battuta a muro interna superiore (in mm.) |  |  | 22
G=dimensione dell' aletta di battuta a muro interna inferiore (in mm.) |  |  | 0
T=dimensione della fascia (in mm.) |  |  | 89
T1=dimensione dello zoccolo riportato (in mm.) |  |  | 0
Ug = coefficiente di trasmittanza termica "K" del vetro |  |  | 1.9
Uf = coefficiente di tramittanza termica "K" del telaio |  |  | 2.89
Yl = coefficiente lineare di trasmissione termica del bordo del vetro |  |  | 0.07
Uw = Ag*Ug + Af*Uf + Lg*Yl/(Ag + Af)
Uw = trasmittanza termica del serramento |  | 2.554504 | W/m2.°K
Ag = area del vetro |  | 1.866553 | m2
Ug = coefficiente di trasmittanza termica "K" del vetro |  | 1.9 | W/m2.°K
Af = area telaio |  | 1.125933 | m2
Uf = coefficiente di tramittanza termica "K" del telaio |  | 2.89 | W/m2.°K
Lg = perimetro del vetro |  | 12.056 | mt.
Yl = coefficiente lineare di trasmissione termica del bordo del vetro |  | 0.07 | W/m.°K
H = altezza del serramento |  | 2.4 | mt.
L = larghezza del serramento |  | 1.2 | mt.
Hv=altezza vetro |  | 2.143 | mt.
Lv=larghezza vetro |  | 0.871 | mt.
A
A
C
D
M
T
T1

## Porta balcone a tre ante
CALCOLO DELLA TRASMITTANZA TERMICA "Uw"
L
H
H=altezza del serramento (in mm.) |  |  | 2400
L=larghezza del serramento (in mm.) |  |  | 1200
A=sezione laterale del nodo serramento misurato dalla parte interna del vano |  |  | 115.5
C=sezione superiore " " " |  |  | 115.5
D=sezione inferiore " " " |  |  | 74.5
M=sezione centrale " " " |  |  | 142
E=dimensione dell' aletta di battuta a muro interna laterale (in mm.) |  |  | 22
F=dimensione dell' aletta di battuta a muro interna superiore (in mm.) |  |  | 22
G=dimensione dell' aletta di battuta a muro interna inferiore (in mm.) |  |  | 0
T=dimensione della fascia (in mm.) |  |  | 89
T1=dimensione dello zoccolo riportato (in mm.) |  |  | 0
Ug = coefficiente di trasmittanza termica "K" del vetro |  |  | 1.9
Uf = coefficiente di tramittanza termica "K" del telaio |  |  | 2.89
Yl = coefficiente lineare di trasmissione termica del bordo del vetro |  |  | 0.07
Uw = Ag*Ug + Af*Uf + Lg*Yl/(Ag + Af)
Uw = trasmittanza termica del serramento |  | 2.741994 | W/m2.°K
Ag = area del vetro |  | 1.562247 | m2
Ug = coefficiente di trasmittanza termica "K" del vetro |  | 1.9 | W/m2.°K
Af = area telaio |  | 1.427115 | m2
Uf = coefficiente di tramittanza termica "K" del telaio |  | 2.89 | W/m2.°K
Lg = perimetro del vetro |  | 15.774 | mt.
Yl = coefficiente lineare di trasmissione termica del bordo del vetro |  | 0.07 | W/m.°K
H = altezza del serramento |  | 2.4 | mt.
L = larghezza del serramento |  | 1.2 | mt.
Hv=altezza vetro |  | 2.143 | mt.
Lv=larghezza vetro |  | 0.729 | mt.
A
A
C
D
M
T
T1
M